## Foglio1
Programma per il calcolo dei pesi specifici e il peso degli elementi base degli oggetti
tubo |  | Ricordati di inserire o calcolare il peso specifico |  |  | Calcolo peso specifico
diametro esterno mm | 4 | [5 empty] | composizione | peso specifico
diametro interno mm | 3.6 | peso calcolato |  |  | elemento 1 |  | 751 | 19.25 | 39.01299
lunghezza mm | 1000 | gr | 37.15153 |  | elemento 2 |  | 159 | 10.5 | 15.14286
filo |  |  |  |  | elemento 3 |  | 90 | 8.93 | 10.07839
diametro mm | 1 | peso calcolato |  |  | elemento 4 |  | 0 | 0 | 0
lunghezza mm | 1000 | gr | 12.2209 |  | elemento 5 |  | 0 | 0 | 0
lastra |  |  |  |  | elemento 6 |  | 0 | 0 | 0
larghezza mm | 50 |  |  |  |  | totale | 1000 |  | 64.23423
lunghezza mm | 10 | peso calcolato |  |  | peso specifico calcolato |  |  | 15.56802
spessore mm | 0.8 | gr | 6.227209 |  | peso specifico
| Pesi specifici materie prime e Leghe |  |  |  | Il peso specifico usato è quello che voi inserite nella casella a fianco del peso specifico, ma se nella casella del peso specifico il valore è uguale a 0, viene utilizzato, per i calcoli, il peso specifico calcolato. Quindi per usare il peso specifico calcolato porre il peso specifico uguale a 0, o riportare il valore nella casella sottostante del peso specifico.
| ORO | 19.25 | 18Kt giallo 2N | 15.56
| ARGENTO | 10.5 | 18Kt giallo 3N | 15.41
| PLATINO | 21.4 | 18Kt giallo 4N | 15.09
| PALLADIO | 11.9 | 18Kt giallo 5N | 14.91
| RAME | 8.93 | 18Kt bianco nichel | 14.61
| ZINCO | 7.14 | 18Kt bianco palladio | 16.32
www.limaebulino.it | NICHEL | 8.91 | 14kt giallo | 13.02
| 10Kt giallo | 11.28 | 9kt giallo | 10.95
Per calcolare il peso specifico di una lega, inserire nella prima colonna"COMPOSIZIONE" la percentuale della composizione o il peso di ciascun elemento, riportando nella colonna a fianco "peso specifico" il peso specifico dell'elemento corrispondente, il peso specifico della lega da voi composta, comparià automaticamente nella casella rosa sottostante. Per avere il peso approssimato di un oggetto inserire le misure espresse in millimetri nelle relative caselle di sagoma, il peso calcolato comparirà automaticamente sulla base del peso specifico impostato. Ogni oggetto può approsimativamente essere scomposto in parti di filo, tubo o lastra. Gli elementi modificabili sono quelli nelle caselle di colore azzurro chiaro.
anelli e fedi
Consigli tecnici
Semilavorati
Lima&Bulino srl
Via del Ronco, 21
20029 Turbigo (Milano)
tel 0331 898967
Fax: 0331 891614
E-mail : info@limaebulino.it
Cesare Fraccari
Per ulteriori informazioni:
<< torna a www.limaebulino.it